## Zugversuch XY
Material | Das Filament PLA (gelb) |  |  |  | Material | Polymaker PLA (rosa) |  |  |  | Material | Prusament PLA (rot) |  |  |  | Material | Das Filament PETG (grün) |  |  |  | Material | Polymaker PETG (lila) |  |  |  | Material | Prusament PETG (schwarz) |  |  |  | Material | Prusament ASA (natur)
Probe | XY | XY | XY | XY | Probe | XY | XY | XY | XY | Probe | XY | XY | XY | XY | Probe | XY | XY | XY | XY | Probe | XY | XY | XY | XY | Probe | XY | XY | XY | XY | Probe | XY | XY | XY | XY
Breite [mm] | 3.08 | 3 | 3 | 3.02 | Breite [mm] | 2.95 | 3.02 | 3 | 2.99 | Breite [mm] | 2.95 | 3 | 2.99 | 2.98 | Breite [mm] | 2.97 | 2.96 | 2.96 | 2.95 | Breite [mm] | 2.99 | 2.98 | 2.96 | 2.97 | Breite [mm] | 2.98 | 2.98 | 2.95 | 3 | Breite [mm] | 3 | 2.95 | 2.95 | 2.96
Stärke [mm] | 3.01 | 2.97 | 2.95 | 2.96 | Stärke [mm] | 2.97 | 3 | 2.95 | 3.01 | Stärke [mm] | 3.05 | 3.01 | 3 | 3.03 | Stärke [mm] | 3.05 | 3.05 | 3.17 | 3.2 | Stärke [mm] | 3.04 | 3.02 | 2.95 | 3 | Stärke [mm] | 3.01 | 2.99 | 3.25 | 3.12 | Stärke [mm] | 3.01 | 3.04 | 3.01 | 3.03
Fläche [mm^2] | 9.2708 | 8.91 | 8.85 | 8.9392 | Fläche [mm^2] | 8.7615 | 9.06 | 8.85 | 8.9999 | Fläche [mm^2] | 8.9975 | 9.03 | 8.97 | 9.0294 | Fläche [mm^2] | 9.0585 | 9.028 | 9.3832 | 9.44 | Fläche [mm^2] | 9.0896 | 8.9996 | 8.732 | 8.91 | Fläche [mm^2] | 8.9698 | 8.9102 | 9.5875 | 9.36 | Fläche [mm^2] | 9.03 | 8.968 | 8.8795 | 8.9688
Kommentar |  |  |  |  | Kommentar | sehr große Bruchdehnung |  |  |  | Kommentar |  |  |  |  | Kommentar |  |  |  |  | Kommentar |  |  |  |  | Kommentar |  |  |  |  | Kommentar
Kraft beim Bruch [N] | 568.17 | 526.12 | 511.04 | 531.91 | Kraft beim Bruch [N] | 303.46 | 285.46 | 290.45 | 291 | Kraft beim Bruch [N] | 560.05 | 557.38 | 535.6 | 541.58 | Kraft beim Bruch [N] | 502.55 | 486.6 | 511.04 | 526.32 | Kraft beim Bruch [N] | 467.38 | 464.32 | 446.49 | 451.44 | Kraft beim Bruch [N] | 403.52 | 421.61 | 450.16 | 457.44 | Kraft beim Bruch [N] | 431.12 | 412.98 | 396.42 | 412.62
Zugfestigkeit [MPa] | 61.28597 | 59.04826 | 57.74463 | 59.50309 | Zugfestigkeit [MPa] | 34.63562 | 31.50773 | 32.81921 | 32.33369 | Zugfestigkeit [MPa] | 62.24507 | 61.72536 | 59.71014 | 59.97962 | Zugfestigkeit [MPa] | 55.47828 | 53.89898 | 54.4633 | 55.75424 | Zugfestigkeit [MPa] | 51.4192 | 51.5934 | 51.13262 | 50.66667 | Zugfestigkeit [MPa] | 44.98651 | 47.31768 | 46.9528 | 48.87179 | Zugfestigkeit [MPa] | 47.74308 | 46.0504 | 44.64441 | 46.00615
Material | Das Filament PLA (gelb) | Polymaker PLA (rosa) | Prusament PLA (rot) | Das Filament PETG (grün) | Polymaker PETG (lila) | Prusament PETG (schwarz) | Prusament ASA (natur)
Mittlere Zugfestigkeit in XY [MPa] | 59.39549 | 32.82406 | 60.91505 | 54.8987 | 51.20297 | 47.0322 | 46.11101
Stabw | 1.464172 | 1.323502 | 1.25862 | 0.8673469 | 0.4048733 | 1.597577 | 1.268758

## Zugversuch Z
Material | Das Filament PLA (gelb) |  |  |  | Material | Polymaker PLA (rosa) |  |  |  | Material | Prusament PLA (rot) |  |  |  | Material | Das Filament PETG (grün) |  |  |  | Material | Polymaker PETG (lila) |  |  |  | Material | Prusament PETG (schwarz) |  |  |  | Material | Prusament ASA (natur)
Probe | Z | Z | Z | Z | Probe | Z | Z | Z | Z | Probe | Z | Z | Z | Z | Probe | Z | Z | Z | Z | Probe | Z | Z | Z | Z | Probe | Z | Z | Z | Z | Probe | Z | Z | Z | Z
Breite [mm] | 2.98 | 3 | 3 | 3.01 | Breite [mm] | 2.94 | 3 | 2.96 | 2.91 | Breite [mm] | 2.97 | 2.99 | 3 | 2.98 | Breite [mm] | 3.01 | 3.01 | 3.05 | 3.02 | Breite [mm] | 3 | 2.98 | 2.99 | 2.99 | Breite [mm] | 3.02 | 3.02 | 3.01 | 3.06 | Breite [mm] | 3.02 | 3.06 | 3.05 | 3.01
Stärke [mm] | 3.02 | 3.04 | 3.05 | 3.03 | Stärke [mm] | 3.05 | 3.01 | 2.96 | 2.99 | Stärke [mm] | 2.99 | 3.01 | 3.02 | 3.03 | Stärke [mm] | 3 | 2.99 | 2.98 | 2.99 | Stärke [mm] | 3 | 3.01 | 2.98 | 3 | Stärke [mm] | 2.97 | 2.98 | 2.99 | 3 | Stärke [mm] | 2.94 | 2.94 | 2.99 | 2.95
Fläche [mm^2] | 8.9996 | 9.12 | 9.15 | 9.1203 | Fläche [mm^2] | 8.967 | 9.03 | 8.7616 | 8.7009 | Fläche [mm^2] | 8.8803 | 8.9999 | 9.06 | 9.0294 | Fläche [mm^2] | 9.03 | 8.9999 | 9.089 | 9.0298 | Fläche [mm^2] | 9 | 8.9698 | 8.9102 | 8.97 | Fläche [mm^2] | 8.9694 | 8.9996 | 8.9999 | 9.18 | Fläche [mm^2] | 8.8788 | 8.9964 | 9.1195 | 8.8795
Kommentar |  |  |  |  | Kommentar |  |  |  |  | Kommentar |  |  |  |  | Kommentar |  |  |  |  | Kommentar |  |  |  |  | Kommentar |  |  |  |  | Kommentar
Kraft beim Bruch [N] | 368.58 | 392.15 | 379.49 | 401.67 | Kraft beim Bruch [N] | 87.25 | 115.9 | 114.73 | 122.87 | Kraft beim Bruch [N] | 299.38 | 270.07 | 307.84 | 295 | Kraft beim Bruch [N] | 264.18 | 229.5 | 241.99 | 293.01 | Kraft beim Bruch [N] | 290.08 | 287.51 | 267.12 | 274.63 | Kraft beim Bruch [N] | 224.38 | 224.95 | 238.8 | 257.58 | Kraft beim Bruch [N] | 156.22 | 181.27 | 139.78 | 180.89
Zugfestigkeit [MPa] | 40.95515 | 42.9989 | 41.47432 | 44.04131 | Zugfestigkeit [MPa] | 9.730122 | 12.83499 | 13.09464 | 14.12153 | Zugfestigkeit [MPa] | 33.71283 | 30.00811 | 33.97792 | 32.67105 | Zugfestigkeit [MPa] | 29.25581 | 25.50028 | 26.62449 | 32.44922 | Zugfestigkeit [MPa] | 32.23111 | 32.05311 | 29.97913 | 30.6165 | Zugfestigkeit [MPa] | 25.01617 | 24.99556 | 26.53363 | 28.05882 | Zugfestigkeit [MPa] | 17.59472 | 20.14917 | 15.32759 | 20.37164
Material | Das Filament PLA (gelb) | Polymaker PLA (rosa) | Prusament PLA (rot) | Das Filament PETG (grün) | Polymaker PETG (lila) | Prusament PETG (schwarz) | Prusament ASA (natur)
Mittlere Zugfestigkeit in Z [MPa] | 42.36742 | 12.44532 | 32.59248 | 28.45745 | 31.21996 | 26.15104 | 18.36078
Stabw | 1.413368 | 1.893448 | 1.812895 | 3.091721 | 1.098545 | 1.461631 | 2.382504

## TempTest
Material | Das Filament PLA (gelb) | Polymaker PLA (rosa) | Prusament PLA (rot) | Das Filament PETG (grün) | Polymaker PETG (lila) | Prusament PETG (schwarz) | Prusament ASA (natur)
Temperatur beim Fail [°C] | 55 | 60 | 55 | 70 | 70 | 65 | 90

## Kerbschlagbiegeversuch alt
Material | Das Filament PLA (gelb) |  | Material | Polymaker PLA (rosa) |  | Material | Prusament PLA (rot) |  | Material | Das Filament PETG (grün) |  | Material | Polymaker PETG (lila) |  | Material | Prusament PETG (schwarz) |  | Material | Prusament ASA (natur)
Probe | XY | XY | Probe | XY | XY | Probe | XY | XY | Probe | XY | XY | Probe | XY | XY | Probe | XY | XY | Probe | XY | XY
Breite [m] (const) | 0.004 | 0.004 | Breite [m] (const) | 0.004 | 0.004 | Breite [m] (const) | 0.004 | 0.004 | Breite [m] (const) | 0.004 | 0.004 | Breite [m] (const) | 0.004 | 0.004 | Breite [m] (const) | 0.004 | 0.004 | Breite [m] (const) | 0.004 | 0.004
Dicke [m] (const) | 0.008 | 0.008 | Dicke [m] (const) | 0.008 | 0.008 | Dicke [m] (const) | 0.008 | 0.008 | Dicke [m] (const) | 0.008 | 0.008 | Dicke [m] (const) | 0.008 | 0.008 | Dicke [m] (const) | 0.008 | 0.008 | Dicke [m] (const) | 0.008 | 0.008
Masse Hammer [kg] (const) | 0.5 | 0.5 | Masse Hammer [kg] (const) | 0.5 | 0.5 | Masse Hammer [kg] (const) | 0.5 | 0.5 | Masse Hammer [kg] (const) | 0.5 | 0.5 | Masse Hammer [kg] (const) | 0.5 | 0.5 | Masse Hammer [kg] (const) | 0.5 | 0.5 | Masse Hammer [kg] (const) | 0.5 | 0.5
h_0 [m] (const) | 0.38 | 0.38 | h_0 [m] (const) | 0.38 | 0.38 | h_0 [m] (const) | 0.38 | 0.38 | h_0 [m] (const) | 0.38 | 0.38 | h_0 [m] (const) | 0.38 | 0.38 | h_0 [m] (const) | 0.38 | 0.38 | h_0 [m] (const) | 0.38 | 0.38
h_1 [m] | 0.3 |  | h_1 [m] | 0.24 |  | h_1 [m] | 0.3 | 0.2 | h_1 [m] | 0.3 |  | h_1 [m] | 0.31 |  | h_1 [m] | 0.33 |  | h_1 [m] | kein Bruch
E_bruch | 0.3924 | 1.8639 | E_bruch | 0.6867 | 1.8639 | E_bruch | 0.3924 | 0.8829 | E_bruch | 0.3924 | 1.8639 | E_bruch | 0.34335 | 1.8639 | E_bruch | 0.24525 | 1.8639 | E_bruch | #VALUE! | 1.8639
Schlagfestigkeit [kJ/m^2] | 12.2625 | 58.246875 | Schlagfestigkeit [kJ/m^2] | 21.459375 | 58.246875 | Schlagfestigkeit [kJ/m^2] | 12.2625 | 27.590625 | Schlagfestigkeit [kJ/m^2] | 12.2625 | 58.246875 | Schlagfestigkeit [kJ/m^2] | 10.7296875 | 58.246875 | Schlagfestigkeit [kJ/m^2] | 7.6640625 | 58.246875 | Schlagfestigkeit [kJ/m^2] | #VALUE! | 58.246875
Material | Das Filament PLA (gelb) | Polymaker PLA (rosa) | Prusament PLA (rot) | Das Filament PETG (grün) | Polymaker PETG (lila) | Prusament PETG (schwarz) | Prusament ASA (natur)
Schlagfestigkeit [kJ/m^2] | 12 | 21 | 12 | 12 | 11 | 8 | 20

## Kerbschlagbiegeversuch Take 2
Material | Das Filament PLA (gelb) |  |  | Material | Polymaker PLA (rosa) |  |  | Material | Prusament PLA (rot) |  |  | Material | Das Filament PETG (grün) |  |  | Material | Polymaker PETG (lila) |  |  | Material | Prusament PETG (schwarz) |  |  | Material | Prusament ASA (natur)
Probe | XY | XY | XY | Probe | XY | XY | XY | Probe | XY | XY | XY | Probe | XY | XY | XY | Probe | XY | XY | XY | Probe | XY | XY | XY | Probe | XY | XY | XY
Breite [m] (const) | 0.004 | 0.004 | 0.004 | Breite [m] (const) | 0.004 | 0.004 | 0.004 | Breite [m] (const) | 0.004 | 0.004 | 0.004 | Breite [m] (const) | 0.004 | 0.004 | 0.004 | Breite [m] (const) | 0.004 | 0.004 | 0.004 | Breite [m] (const) | 0.004 | 0.004 | 0.004 | Breite [m] (const) | 0.004 | 0.004 | 0.004
Dicke [m] (const) | 0.008 | 0.008 | 0.008 | Dicke [m] (const) | 0.008 | 0.008 | 0.008 | Dicke [m] (const) | 0.008 | 0.008 | 0.008 | Dicke [m] (const) | 0.008 | 0.008 | 0.008 | Dicke [m] (const) | 0.008 | 0.008 | 0.008 | Dicke [m] (const) | 0.008 | 0.008 | 0.008 | Dicke [m] (const) | 0.008 | 0.008 | 0.008
Masse Hammer [kg] (const) | 0.4 | 0.4 | 0.4 | Masse Hammer [kg] (const) | 0.4 | 0.4 | 0.4 | Masse Hammer [kg] (const) | 0.4 | 0.4 | 0.4 | Masse Hammer [kg] (const) | 0.4 | 0.4 | 0.4 | Masse Hammer [kg] (const) | 0.4 | 0.4 | 0.4 | Masse Hammer [kg] (const) | 0.4 | 0.4 | 0.4 | Masse Hammer [kg] (const) | 0.4 | 0.4 | 0.4
h_0 [m] (const) | 0.39 | 0.39 | 0.39 | h_0 [m] (const) | 0.39 | 0.39 | 0.39 | h_0 [m] (const) | 0.39 | 0.39 | 0.39 | h_0 [m] (const) | 0.39 | 0.39 | 0.39 | h_0 [m] (const) | 0.39 | 0.39 | 0.39 | h_0 [m] (const) | 0.39 | 0.39 | 0.39 | h_0 [m] (const) | 0.39 | 0.39 | 0.39
h_1 [m] | 0.35 | 0.35 | 0.35 | h_1 [m] | 0.305 | 0.29 | 0.3 | h_1 [m] | 0.345 | 0.35 | 0.345 | h_1 [m] | 0.36 | 0.36 | 0.355 | h_1 [m] | 0.35 | 0.35 | 0.345 | h_1 [m] | 0.36 | 0.355 | 0.355 | h_1 [m] | 0.175 | 0.17 | 0.18
E_bruch | 0.15696 | 0.15696 | 0.15696 | E_bruch | 0.33354 | 0.3924 | 0.35316 | E_bruch | 0.17658 | 0.15696 | 0.17658 | E_bruch | 0.11772 | 0.11772 | 0.13734 | E_bruch | 0.15696 | 0.15696 | 0.17658 | E_bruch | 0.11772 | 0.13734 | 0.13734 | E_bruch | 0.84366 | 0.86328 | 0.82404
Schlagfestigkeit [kJ/m^2] | 4.905 | 4.905 | 4.905 | Schlagfestigkeit [kJ/m^2] | 10.423125 | 12.2625 | 11.03625 | Schlagfestigkeit [kJ/m^2] | 5.518125 | 4.905 | 5.518125 | Schlagfestigkeit [kJ/m^2] | 3.67875 | 3.67875 | 4.291875 | Schlagfestigkeit [kJ/m^2] | 4.905 | 4.905 | 5.518125 | Schlagfestigkeit [kJ/m^2] | 3.67875 | 4.291875 | 4.291875 | Schlagfestigkeit [kJ/m^2] | 26.364375 | 26.9775 | 25.75125
Material | Das Filament PLA (gelb) | Polymaker PLA (rosa) | Prusament PLA (rot) | Das Filament PETG (grün) | Polymaker PETG (lila) | Prusament PETG (schwarz) | Prusament ASA (natur)
Schlagzähigkeit [kJ/m^2] | 4.905 | 11.240625 | 5.31375 | 3.883125 | 5.109375 | 4.0875 | 26.364375
Stabw | 0 | 0.9365639 | 0.3539879 | 0.3539879 | 0.3539879 | 0.3539879 | 0.613125

## 3-Punkt-Biegeversuch
Gewicht Nr | Masse [kg] | Kraft [N] | addierte Kraft [N] |  | const.
1 | 0.302 | 2.96262 | 2.96262 |  | Dicke a | 4
2 | 0.287 | 2.81547 | 5.77809 |  | Breite b | 12
3 | 0.303 | 2.97243 | 8.75052 |  | Länge L | 100
4 | 0.302 | 2.96262 | 11.71314 |  | L^3/4a^3b | 325.5208
Prusament PLA (rot) |  | Verformung [mm] | Kraft [N] | Biegemodul [MPa] |  | Mittelwert | Stabw
| 1 | 0.28 | 2.96262 | 3444.266 |  | 3223.797 | 147.4955
| 2 | 0.6 | 5.77809 | 3134.814
| 3 | 0.9 | 8.75052 | 3164.974
| 4 | 1.21 | 11.71314 | 3151.133
Prusament ASA (natur)
| 1 | 0.43 | 2.96262 | 2242.778 |  | 2154.027 | 60.447
| 2 | 0.89 | 5.77809 | 2113.358
| 3 | 1.33 | 8.75052 | 2141.712
| 4 | 1.8 | 11.71314 | 2118.262
Prusament PETG (schwarz)
| 1 | 0.48 | 2.96262 | 2009.155 |  | 2002.204 | 7.661752
| 2 | 0.94 | 5.77809 | 2000.945
| 3 | 1.43 | 8.75052 | 1991.942
| 4 | 1.9 | 11.71314 | 2006.774
Das Filament PLA
| 1 | 0.2 | 2.96262 | 4821.973 |  | 4051.807 | 555.4526
| 2 | 0.46 | 5.77809 | 4088.888
| 3 | 0.77 | 8.75052 | 3699.32
| 4 | 1.06 | 11.71314 | 3597.048
Das Filamet PETG
| 1 | 0.45 | 2.96262 | 2143.099 |  | 2176.117 | 29.13252
| 2 | 0.87 | 5.77809 | 2161.941
| 3 | 1.29 | 8.75052 | 2208.121
| 4 | 1.74 | 11.71314 | 2191.305
Polymaker PLA
| 1 | 0.38 | 2.96262 | 2537.88 |  | 2391.1 | 102.0784
| 2 | 0.79 | 5.77809 | 2380.872
| 3 | 1.22 | 8.75052 | 2334.817
| 4 | 1.65 | 11.71314 | 2310.831
Polymaker PETG
| 1 | 0.53 | 2.96262 | 1819.612 |  | 1840.421 | 24.27427
| 2 | 1.03 | 5.77809 | 1826.106
| 3 | 1.52 | 8.75052 | 1873.998
| 4 | 2.07 | 11.71314 | 1841.967
Material | Das Filament PLA (gelb) | Polymaker PLA (rosa) | Prusament PLA (rot) | Das Filament PETG (grün) | Polymaker PETG (lila) | Prusament PETG (schwarz) | Prusament ASA (natur)
Biegemodul [MPa] | 4051.807 | 2391.1 | 3223.797 | 2176.117 | 1840.421 | 2002.204 | 2154.027
Stabw | 555.4526 | 102.0784 | 147.4955 | 29.13252 | 24.27427 | 7.661752 | 60.447

## Preis
Material | Das Filament PLA (gelb) | Polymaker PLA (rosa) | Prusament PLA (rot) | Das Filament PETG (grün) | Polymaker PETG (lila) | Prusament PETG (schwarz) | Prusament ASA (natur)
Preis [€/kg] | 20.56 | 19.99 | 29.99 | 27.44 | 29.99 | 29.99 | 35.28

## Übersichtstabelle
Material | Herkunftsland | Preis [€/kg] | Material der Spule | Refill Option? | Zugfestigkeit XY [MPa] | Zugfestigkeit Z [MPa] | HDT [°C] | Biegemodul [MPa] | Kerbschlagzähigkeit [kJ/m^2]
Das Filament PLA | DE | 20.56 | Kunststoff | Ja | 59 | 42 | 55 | 4052 | 4.9
Polymaker Polyterra PLA | CN | 19.99 | Pappe | Nein | 33 | 12 | 60 | 2391 | 11.2
Prusament PLA | CZ | 29.99 | halb Kunststoff/Papp | Bedingt (manche Farben) | 61 | 33 | 55 | 3224 | 5.3
Das Filament PETG | DE | 27.44 | Kunststoff | Ja | 55 | 29 | 70 | 2176 | 3.9
Polymaker PETG | CN | 29.99 | Pappe | Nein | 51 | 31 | 70 | 1840 | 5.1
Prusament PETG | CZ | 29.99 | halb Kunststoff/Papp | Nein | 47 | 26 | 65 | 2002 | 4.1
Prusament ASA | CZ | 35.28 | halb Kunststoff/Papp | Nein | 46 | 18 | 90 | 2154 | 26.4